## Hoja1
Muestra | Humedad total | Materia Volatil |  | Cenizas |  | Carbono Fijo |  | Poder Calorífico Superior |  |  |  | Azufre |  | Carbono |  | Hidrogeno |  | Nitrogeno |  | OxÍgeno |  | Poder Calorífico Inferior |  | Rendimiento
| % en peso | % en peso | % en peso | % en peso | % en peso | % en peso | % en peso | kcal/kg |  | BTU/lb |  | % en peso | % en peso | % en peso | % en peso | % en peso | % en peso | % en peso | % en peso | % en peso | % en peso | BTU/lb |  | % en peso
|  | BH | BS | BH | BS | BH | BS | BH | BS | BH | BS | BH | BS | BH | BS | BH | BS | BH | BS | BH | BS | BH | BS
H-200-5 | 4.99 | 56.83 | 59.81 | 30.38 | 31.98 | 7.81 | 8.22 |  | 3366.33 |  | 6059.393 | 0.07 | 0.07 | 35.65 | 37.53 | 3.9 | 4.11 | 0.34 | 0.36 | 24.73 | 25.95 |  |  | 64.27422
H-200-10 | 5.85 | 64.78 | 68.8 | 21.11 | 22.42 | 8.27 | 8.78 |  | 4071.531 |  | 7328.756 | 0.07 | 0.07 | 40.94 | 43.48 | 4.59 | 4.88 | 0.51 | 0.55 | 26.99 | 28.6 |  |  | 60.76361
H-300-5 | 1.19 | 23.39 | 23.68 | 62.06 | 62.81 | 13.35 | 13.52 |  | 2576.023 |  | 4636.841 | 0.08 | 0.08 | 31.93 | 32.32 | 2.55 | 2.58 | 0.42 | 0.43 | 1.84 | 1.78 |  |  | 54.19768
H-300-10 | 1.37 | 28.84 | 29.24 | 49.48 | 50.17 | 20.32 | 20.6 |  | 3623.126 |  | 6521.627 | 0.08 | 0.09 | 41.51 | 42.08 | 3.25 | 3.3 | 0.57 | 0.58 | 3.83 | 3.79 |  |  | 45.10756
H-250-7.5 | 2.37 | 34.14 | 34.97 | 50.76 | 51.99 | 12.74 | 13.05 |  | 3074.578 |  | 5534.24 | 0.08 | 0.08 | 35.37 | 36.23 | 3.18 | 3.26 | 0.47 | 0.48 | 7.85 | 7.96 |  |  | 65.48748
H-250-7.5 | 1.76 | 23.82 | 24.25 | 67.21 | 68.42 | 7.21 | 7.34 |  | 1371.081 |  | 2467.946 | 0.06 | 0.06 | 20.12 | 20.48 | 1.99 | 2.03 | 0.34 | 0.35 | 8.58 | 8.67 |  |  | 62.40423
H-250-7.5 | 2.1 | 23.67 | 24.18 | 67.98 | 69.43 | 6.26 | 6.39 |  | 1728.638 |  | 3111.548 | 0.08 | 0.08 | 23.26 | 23.76 | 2.25 | 2.3 | 0.44 | 0.45 | 3.97 | 3.98 |  |  | 54.87489
H-180-7.5 | 5.95 | 60.32 | 64.14 | 25.13 | 26.72 | 8.6 | 9.14 |  | 3687.697 |  | 6637.855 | 0.07 | 0.08 | 37.48 | 39.85 | 4.36 | 4.64 | 0.27 | 0.29 | 26.81 | 28.43 |  |  | 65.33969
H-250-4 | 2.19 | 33.39 | 34.14 | 46.95 | 48 | 17.47 | 17.86 |  | 3374.879 |  | 6074.783 | 0.07 | 0.07 | 38.38 | 39.24 | 3.29 | 3.37 | 0.56 | 0.57 | 8.63 | 8.75 |  |  | 52.3265
H-321-7.5 | 1.17 | 27.68 | 28.01 | 51.78 | 52.39 | 19.37 | 19.6 |  | 4179.291 |  | 7522.724 | 0.08 | 0.08 | 46.61 | 47.16 | 3.69 | 3.73 | 0.57 | 0.58 | -3.82 | -3.94 |  |  | 46.72074
H-250-11 | 2.19 | 38.17 | 39.02 | 43.36 | 44.33 | 16.29 | 16.65 |  | 3498.825 |  | 6297.886 | 0.07 | 0.08 | 39.33 | 40.21 | 3.47 | 3.54 | 0.48 | 0.49 | 11.18 | 11.35 |  |  | 49.88811
original | 8.46 | 54.69 | 59.74 | 30.36 | 33.17 | 6.49 | 7.09 | 2755.5 | 3010.4 | 4960 | 5419 | 0.2 | 0.22 | 31.36 | 34.26 | 3.98 | 4.35 | 0.06 | 0.07 | 25.58 | 27.93 | 4494 | 4909